## Zalacznik 4
Załącznik 4 - 3
Wartości wyliczeniowe dla procesu
Fabryka Maszyn Budowlanych "BUMAR" Sp. z o. o.
Nazwa: | Dachówka nr 3 Wzór DOMINO
Rysunek: | DOMINO
Nr Oprzyrządowania: | 0
Data: | 2018-10-22
Opis: | Dane wyjściowe przyjęte dla kalkulacji procesu i jako dane wyjściowe do procesów symulacji w programie ProCast
VTt- Prędkości teoretyczne Tłoka
|  |  | s w mm | VTt w m/s | Czas w s | Opis punktu
|  | 1 | 16 | 0.17
|  | 2 | 37 | 0.25
|  | 3 | 66 | 0.34 | 0.0861 | Zamknięcie okna wlewowego
|  | 4 | 104 | 0.34
|  | 5 | 129 | 0.34
|  | 6 | 156 | 0.93 | 0.4787 | Start wypełniania układu wlewowego
|  | 7 | 172 | 1.27
|  | 8 | 228 | 4.08
|  | 9 | 351 | 4.08
|  | 10 | 361 | 0.2
|  | 11 | 380 | 0.2 | 0.585
12
13
14
15
|  | Sbr | 361 | 0.2
|  | (start up) | 341 | 0.2 |  | Start wychamowania tłoka
Punkty szczególne - długości drogi Tłoka s
Droga tłoka do zamknięcia okna wlewowego - A |  |  | 66 | mm |  | piston Road to close fill window - A
Droga tłoka dla Fazy I - B |  |  | 150.9594 | mm |  | piston Road in Phase I - B
Droga tłoka dla Fazy II - C |  |  | 143.7679 | mm |  | piston Road in Phase II - C
Droga tłoka dla Fazy III - D |  |  | 19.27267 | mm |  | piston Road in Phase III - D
Wypełnienie tuleji wlewowej w 100% |  |  | 153.989 | mm |  | cylinder 100% filled
Matal na szczelinie wlewowej fs - A+B |  |  | 216.9594 | mm |  | metal at gate
Metal na szczelinie ewakuacji fe - A+B+C |  |  | 360.7273 | mm |  | metal at overflows
Koniec wypełniania - A+B+C+D |  |  | 380 | mm | 0.585 | end filling
Długość strzału C+D |  |  | 163.0406 | mm |  | length of shot
Vtkr - Prędkość krytyczna tłoka FAZA I |  |  | 0.3408637 | m/s |  | Vtkr - piston critical speed in Phase I
przybliżony czas procesu wypełnienia w 100% komory |  |  | 0.585 | sec. | 0.585 | Approx. time acc. phase
% Wypełnienia komory zalewania |  |  | 65.24002 | % |  | Fillingrate
Powierzchnia tłoka |  |  | 50.26548 | cm2 |  | Piston area
Wielkość Maszyny Ciśnieniowej |  |  | 420 | Tons |  | maschine size
Średnica tłoka |  |  | 80 | mm |  | piston diameter
Długość aktywnej komora zalewowa |  |  | 405 | mm |  | active lenght of shotcylinder
Waga brutto strzału |  |  | 3230 | g |  | shotweight
Waga odlewu zawierająca odpowietrzenia i nadlewy |  |  | 2098 | g |  | weight of casting(s) incl. overflows
Waga nadlewów i odpowietrzeń |  |  | 248 | g |  | weight of overflows
grubość stopki |  |  | 25 | mm |  | thickness of biscuit
gęstość właściwa Al. |  |  | 2.56 | g/cm3 |  | density of solid metal
Prędkość metalu w szczelinie zalewowej |  |  | 30 | m/s |  | metal speed at gate
czas wypełnienia wnęki odlewu ms |  |  | 40 | ms |  | estimated fillingtime
| powierzchnia szczeliny zalewowej |  | 682.9427 | mm2 |  | gate area calculated
| minimalna powierzchnia szczelin ewakuacyjnych |  | 68.29427 | mm2 |  | minimum venting area
Opracował: | [5 empty] | Zatwierdził:
Bartoszewicz Piotr | [5 empty] | Henryk Bartoszewicz
Data | [5 empty] | Data
2018-06-25 | [5 empty] | 2018-06-25