## Zalacznik 7
Załącznik 7 - 1
Wartości wyliczeniowe; Warości po przeprowadzeniu symulacji dla procesu
Fabryka Maszyn Budowlanych "BUMAR" Sp. z o. o.
Nazwa: | Dachówka nr 1 Wzór RUSTICO-RAPIDO
Rysunek: | RUSTICO-RAPIDO
Nr Oprzyrządowania: | 0
Data: | 2019-01-14
Opis: | Dane wyjściowe przyjęte dla kalkulacji procesu i jako dane wyjściowe do procesów symulacji w programie ProCast | [5 empty] | Dane po przeprowadzeniu symulacji i przyjete do badań i prób na stanowisku BSCD 42
VTt - Prędkości teoretyczne Tłoka
| VTt- Prędkości teoretyczne Tłoka | [5 empty] | VTpc - Prędkości Tłoka z optymalnych symulacji w programie ProCast
|  |  | s w mm | VTt w m/s | Czas w s dla VTt | Opis punktu |  |  | s w mm | VTt w m/s | VTpc w m/s | Czas w s dla VTpc
|  | 1 | 20 | 0.17 |  |  |  | 1 | 20 | 0.17 | 0.17
|  | 2 | 46 | 0.26 |  |  |  | 2 | 46 | 0.26 | 0.26
|  | 3 | 82 | 0.3481088 | 0.1044 | Zamknięcie okna wlewowego |  | 3 | 82 | 0.3481088 | 0.3481088 | 0.1044
|  | 4 | 130 | 0.44 |  |  |  | 4 | 130 | 0.44 | 0.44
|  | 5 | 161 | 0.45 |  |  |  | 5 | 161 | 0.45 | 0.45
|  | 6 | 195 | 0.45 | 0.5752 | Start wypełniania układu wlewowego |  | 6 | 195 | 0.45 | 0.45 | 0.5752
|  | 7 | 210 | 0.89 |  |  |  | 7 | 210 | 0.89 | 0.84
|  | 8 | 260 | 2.21 |  |  |  | 8 | 260 | 2.21 | 2.17
|  | 9 | 337 | 2.21 |  |  |  | 9 | 337 | 2.21 | 2.17
|  | 10 | 347 | 0.2 |  |  |  | 10 | 347 | 0.2 | 0.2
|  | 11 | 380 | 0.2 | 0.7087 |  |  | 11 | 380 | 0.2 | 0.2 | 0.7107
|  | 12 | [5 empty] | 12
|  | 13 | [5 empty] | 13
|  | 14 | [5 empty] | 14
|  | 15 | [5 empty] | 15
|  | Sbr | 347 | 0.2 | 0.6989184 |  |  | Sbr | 347 | 0.2 | 0.2 | 0.7009808
|  | (start up) | 327 | 0.2 |  | Start wychamowania tłoka |  | (start up) | 327 | 0.2 | 0.2
Punkty szczególne - długości drogi Tłoka s | [6 empty] | Punkty szczególne - długości drogi Tłoka s
Droga tłoka do zamknięcia okna wlewowego - A |  |  | 82 | mm |  | piston Road to close fill window - A | Droga tłoka do zamknięcia okna wlewowego - A |  | 82 |  | mm
Droga tłoka dla Fazy I - B |  |  | 165.6558 | mm |  | piston Road in Phase I - B | Droga tłoka dla Fazy I - B |  | 165.6558 |  | mm
Droga tłoka dla Fazy II - C |  |  | 99.47184 | mm |  | piston Road in Phase II - C | Droga tłoka dla Fazy II - C |  | 99.47184 |  | mm
Droga tłoka dla Fazy III - D |  |  | 32.87233 | mm |  | piston Road in Phase III - D | Droga tłoka dla Fazy III - D |  | 32.87233 |  | mm
Wypełnienie tuleji wlewowej w 100% |  |  | 192.8452 | mm |  | cylinder 100% filled | Wypełnienie tuleji wlewowej w 100% |  | 192.8452 |  | mm
Matal na szczelinie wlewowej fs - A+B |  |  | 247.6558 | mm |  | metal at gate | Matal na szczelinie wlewowej fs - A+B |  | 247.6558 |  | mm
Metal na szczelinie ewakuacji fe - A+B+C |  |  | 347.1277 | mm |  | metal at overflows | Metal na szczelinie ewakuacji fe - A+B+C |  | 347.1277 |  | mm
Koniec wypełniania - A+B+C+D |  |  | 380 | mm | 0.7086703 | end filling | Koniec wypełniania - A+B+C+D |  | 380 |  | mm | 0.7107
Długość strzału C+D |  |  | 132.3442 | mm |  | length of shot | Długość strzału C+D |  | 132.3442 |  | mm
Vtkr - Prędkość krytyczna tłoka FAZA I |  |  | 0.4563423 | m/s |  | Vtkr - piston critical speed in Phase I | Vtkr - Prędkość krytyczna tłoka FAZA I |  | 0.4563423 |  | m/s
przybliżony czas procesu wypełnienia w 100% komory |  |  | 0.7086703 | sec. | 0.7086703 | Approx. time acc. phase | przybliżony czas procesu wypełnienia w 100% komory |  | 0.7086703 |  | sec. | 0.7107
% Wypełnienia komory zalewania |  |  | 55.14094 | % |  | Fillingrate | % Wypełnienia komory zalewania |  | 55.14094 |  | %
Powierzchnia tłoka |  |  | 50.26548 | cm2 |  | Piston area | Powierzchnia tłoka |  | 50.26548 |  | cm2
Wielkość Maszyny Ciśnieniowej |  |  | 420 | Tons |  | maschine size | Wielkość Maszyny Ciśnieniowej |  | 420 |  | Tons
Średnica tłoka |  |  | 80 | mm |  | piston diameter | Średnica tłoka |  | 80 |  | mm
Długość aktywnej komora zalewowa |  |  | 405 | mm |  | active lenght of shotcylinder | Długość aktywnej komora zalewowa |  | 405 |  | mm
Waga brutto strzału |  |  | 2730 | g |  | shotweight | Waga brutto strzału |  | 2730 |  | g
Waga odlewu zawierająca odpowietrzenia i nadlewy |  |  | 1703 | g |  | weight of casting(s) incl. overflows | Waga odlewu zawierająca odpowietrzenia i nadlewy |  | 1703 |  | g
Waga nadlewów i odpowietrzeń |  |  | 423 | g |  | weight of overflows | Waga nadlewów i odpowietrzeń |  | 423 |  | g
grubość stopki |  |  | 25 | mm |  | thickness of biscuit | grubość stopki |  | 25 |  | mm
gęstość właściwa Al. |  |  | 2.56 | g/cm3 |  | density of solid metal | gęstość właściwa Al. |  | 2.56 |  | g/cm3
Prędkość metalu w szczelinie zalewowej |  |  | 30 | m/s |  | metal speed at gate | Prędkość metalu w szczelinie zalewowej |  | 30 |  | m/s
czas wypełnienia wnęki odlewu ms |  |  | 60 | ms |  | estimated fillingtime | czas wypełnienia wnęki odlewu ms |  | 60 |  | ms
powierzchnia szczeliny zalewowej |  |  | 369.5747 | mm2 |  | gate area calculated | powierzchnia szczeliny zalewowej |  | 369.5747 |  | mm2
minimalna powierzchnia szczelin ewakuacyjnych |  |  | 36.95747 | mm2 |  | minimum venting area | minimalna powierzchnia szczelin ewakuacyjnych |  | 36.95747 |  | mm2
[7 empty] | Opracował: |  |  | Zatwierdził:
[7 empty] | Bartoszewicz Piotr |  |  | Henryk Bartoszewicz
[7 empty] | Data |  |  | Data
[7 empty] | 2019-01-14 |  |  | 2019-01-14