## Arkusz1
STATYCZNA PRÓBA ROZCIĄGANIA
OZNACZENIE PRÓBKI | WYMIARY PRÓBKI [mm] | S0 [mm2] | Fm [kN] | Rm [MPa] | MIEJSCE ZERWANIA
1.1 | 25,00x12,02 | 300.5 | 162.955 | 542 | materiał podstawowy
1.2 | 25,01x12,05 | 301.4 | 163.888 | 544 | materiał podstawowy
3.1 | 24,97x11,29 | 281.9 | 156.339 | 555 | materiał podstawowy
3.2 | 24,79x11,79 | 292.3 | 161.331 | 552 | materiał podstawowy
PRÓBA ZGINANIA
OZNACZENIE PRÓBKI | WYMIARY PRÓBKI [mm] | ŚREDNICA TRZPIENIA [mm] | ODLEGŁOŚĆ MIĘDZY PODPORAMI [mm] | KĄT GIĘCIA [°] | RODZAJ I WIELKOŚĆ NIEZGODNOŚCI
1.1 | 10x12 | 40 | 70 | 180 | brak nieciągłości
1.2 | 10x12 | 40 | 70 | 180 | brak nieciągłości
1.3 | 10x12 | 40 | 70 | 180 | brak nieciągłości
1.4 | 10x12 | 40 | 70 | 180 | nieciągłość 0,8 mm
3.1 | 10x12 | 40 | 70 | 180 | nieciągłość 0,74 mm
3.2 | 10x12 | 40 | 70 | 180 | nieciągłość 1,5 mm
3.3 | 10x12 | 40 | 70 | 180 | brak nieciągłości
3.4 | 10x12 | 40 | 70 | 180 | nieciągłości 1,16 oraz 0,84 mm
PRÓBA UDARNOŚCI
OZNACZENIE PRÓBKI | TEMPERATURA BADANIA [°C] | MIEJSCE NACIĘCIA | PRACA ŁAMANIA [J]
|  |  | NR PRÓBKI |  |  | ŚREDNIA
|  |  | 1 | 2 | 3
1.1 | -40 | VWT 0/1 | 54.9 | 52.4 | 58.2 | 55.2
1.2 | -40 | VHT 0/1 | 98.2 | 52.2 | 67.3 | 72.6
1.3 | -40 | VHT 2/1 | 59.4 | 181.4 | 50.6 | 97.1
3.1 | -40 | VWT 0/1 | 81.8 | 76.3 | 65.8 | 74.6
3.2 | -40 | VHT 0/1 | 76.5 | 73 | 71.1 | 73.5
3.3 | -40 | VHT 2/1 | 109.4 | 183.3 | 83.8 | 125.5
BADANIE TWARDOŚCI
OZNACZENIE PRÓBKI | LINIA POMIAROWA | WYNIKI POMIARÓW HV10
|  | MATERIAŁ PODSTAWOWY |  |  | SWC |  |  |  |  | SPOINA |  |  | SWC |  |  |  |  | MATERIAŁ PODSTAWOWY
1-1 | I | 170 | 170 | 171 | 174 | 191 | 206 | 275 | 304 | 217 | 225 | 226 | 304 | 323 | 316 | 213 | 180 | 167 | 165 | 165
| II | 168 | 166 | 164 | 176 | 193 | 207 | 217 | 208 | 186 | 187 | 192 | 214 | 205 | 222 | 178 | 177 | 152 | 157 | 157
1-2 | I | 168 | 165 | 171 | 177 | 203 | 240 | 270 | 297 | 221 | 228 | 228 | 275 | 271 | 273 | 209 | 190 | 166 | 166 | 168
| II | 166 | 171 | 168 | 184 | 191 | 198 | 195 | 205 | 185 | 177 | 199 | 198 | 207 | 203 | 186 | 184 | 159 | 160 | 163
3-1 | I | 162 | 158 | 157 | 176 | 212 | 288 | 279 | 279 | 237 | 241 | 259 | 222 | 230 | 219 | 208 | 181 | 158 | 164 | 163
| II | 160 | 159 | 161 | 191 | 195 | 209 | 212 | 218 | 205 | 199 | 214 | 211 | 219 | 228 | 199 | 186 | 164 | 167 | 169
3-2 | I | 164 | 164 | 168 | 194 | 218 | 245 | 250 | 246 | 233 | 242 | 254 | 295 | 308 | 281 | 212 | 182 | 164 | 162 | 171
| II | 165 | 168 | 166 | 187 | 194 | 204 | 213 | 213 | 207 | 207 | 211 | 190 | 204 | 221 | 193 | 182 | 176 | 177 | 171
5-1 | I | 184 | 180 | 182 | 185 | 190 | 241 | 243 | 268 | 250 | 242 | 253 | 219 | 261 | 261 | 184 | 181 | 185 | 179 | 183
| II | 161 | 163 | 156 | 175 | 195 | 257 | 266 | 258 | 232 | 229 | 241 | 261 | 261 | 272 | 190 | 181 | 161 | 167 | 165
5-2 | I | 176 | 182 | 181 | 176 | 187 | 240 | 263 | 260 | 257 | 255 | 266 | 194 | 239 | 268 | 182 | 192 | 179 | 180 | 178
| II | 169 | 168 | 170 | 171 | 189 | 222 | 230 | 264 | 242 | 240 | 243 | 255 | 218 | 248 | 182 | 187 | 165 | 167 | 167
7-1 | I | 168 | 165 | 163 | 208 | 246 | 300 | 301 | 321 | 261 | 269 | 260 | 317 | 326 | 344 | 214 | 186 | 172 | 173 | 173
| II | 184 | 179 | 167 | 212 | 223 | 347 | 351 | 354 | 249 | 256 | 255 | 275 | 315 | 347 | 220 | 188 | 180 | 180 | 175
7-3 | I | 161 | 159 | 159 | 184 | 216 | 316 | 308 | 328 | 255 | 258 | 255 | 291 | 332 | 341 | 213 | 175 | 160 | 157 | 157
| II | 168 | 168 | 170 | 180 | 207 | 258 | 326 | 333 | 237 | 243 | 253 | 302 | 313 | 314 | 207 | 179 | 179 | 178 | 175
BADANIE MAKROSKOPOWE
OZNACZENIE PRÓBKI | OZNACZENIE POWIERZCHNI |  | WYNIK
1.1 | brak niezgodności |  | spełnia poziom B wg PN-EN ISO 5817:2014-05
1.2 | brak niezgodności |  | spełnia poziom B wg PN-EN ISO 5817:2014-05
3.1 | brak niezgodności |  | spełnia poziom B wg PN-EN ISO 5817:2014-05
3.2 | brak niezgodności |  | spełnia poziom B wg PN-EN ISO 5817:2014-05
5.1 | brak niezgodności |  | spełnia poziom B wg PN-EN ISO 5817:2014-05
5.2 | brak niezgodności |  | spełnia poziom B wg PN-EN ISO 5817:2014-05
5.3 | brak niezgodności |  | spełnia poziom B wg PN-EN ISO 5817:2014-05
7.1 | brak niezgodności |  | spełnia poziom B wg PN-EN ISO 5817:2014-05
7.2 | brak niezgodności |  | spełnia poziom B wg PN-EN ISO 5817:2014-05
7.3 | brak niezgodności |  | spełnia poziom B wg PN-EN ISO 5817:2014-05
PRÓBA ŁAMANIA
OZNACZENIE PRÓBKI | OKREŚLENIE [mm] | WYNIK
|  | RODZAJ, LOKALIZACJA I WIELKOŚĆ NIEDOPUSZCZALNYCH NIEZGODNOŚCI |  | POZIOM JAKOŚCI
5 | FW / (150 x 6,08) | brak niezgodności |  | B (PN-EN ISO 5817:2014-05)
7 | FW / (150 x 6,6) | brak niezgodności |  | B (PN-EN ISO 5817:2014-05)