## Arkusz1
Numer próbki | Opis próbki | Materiał | Typ powłoki | Wymiar próbki [mm] | Obciążenie robocze [kg] | Współczynnik bezpieczeństwa | Temperatura otoczenia [C] | Czas obciążania [min] | Rezultat | Komentarz
SP001 | Panel ścienny | Szkło przeciwdrobnoustrojowego | Tlenek tytanu w procesie magnetronowania | 1000x1000x6 | 50 | 2.2 | 21 | 5 | pozytywny | Brak uszkodzenia i/ lub trwałego odkształtcenia
SP002 | Panel ścienny | Szkło przeciwdrobnoustrojowego | Tlenek tytanu w procesie magnetronowania | 1000x1000x6 | 50 | 2.2 | 21 | 5 | pozytywny | Brak uszkodzenia i/ lub trwałego odkształtcenia
SP003 | Panel ścienny | Szkło przeciwdrobnoustrojowego | Tlenek tytanu w procesie magnetronowania | 1000x1000x6 | 50 | 2.2 | 21 | 5 | pozytywny | Brak uszkodzenia i/ lub trwałego odkształtcenia
SP004 | Panel ścienny | Szkło przeciwdrobnoustrojowego | Tlenek tytanu w procesie magnetronowania | 1000x1000x6 | 50 | 2.2 | 21 | 5 | pozytywny | Brak uszkodzenia i/ lub trwałego odkształtcenia
SP005 | Panel ścienny | Szkło przeciwdrobnoustrojowego | Tlenek tytanu w procesie magnetronowania | 1000x1000x6 | 50 | 2.2 | 21 | 5 | pozytywny | Brak uszkodzenia i/ lub trwałego odkształtcenia
SN001 | Panel ścienny | Stal nierdzewna AISI 304 | Tlenek tytanu w procesie magnetronowania | 1000x1000x3 | 50 | 2.2 | 21 | 0 | negatywny | Nieakceptowalna kolorystyka powłoki, smugi w miejscach kontaktu
SN002 | Panel ścienny | Stal nierdzewna AISI 304 | Tlenek tytanu w procesie magnetronowania | 1000x1000x3 | 50 | 2.2 | 21 | 0 | negatywny | Nieakceptowalna kolorystyka powłoki, smugi w miejscach kontaktu
SN003 | Panel ścienny | Stal nierdzewna AISI 304 | Tlenek tytanu w procesie magnetronowania | 1000x1000x3 | 50 | 2.2 | 21 | 0 | negatywny | Nieakceptowalna kolorystyka powłoki, smugi w miejscach kontaktu
SN004 | Panel ścienny | Stal nierdzewna AISI 304 | Tlenek tytanu w procesie magnetronowania | 1000x1000x3 | 50 | 2.2 | 21 | 0 | negatywny | Nieakceptowalna kolorystyka powłoki, smugi w miejscach kontaktu
SN005 | Panel ścienny | Stal nierdzewna AISI 304 | Tlenek tytanu w procesie magnetronowania | 1000x1000x3 | 50 | 2.2 | 21 | 0 | negatywny | Nieakceptowalna kolorystyka powłoki, smugi w miejscach kontaktu
SNM001 | Panel ścienny | Stal nierdzewna AISI 304 malowana proszkowo | Tlenek tytanu w procesie magnetronowania | 1000x1000x3 | 50 | 2.2 | 21 | 0 | negatywny | Nieakceptowalna kolorystyka powłoki, smugi w miejscach kontaktu
SNM002 | Panel ścienny | Stal nierdzewna AISI 304 malowana proszkowo | Tlenek tytanu w procesie magnetronowania | 1000x1000x3 | 50 | 2.2 | 21 | 0 | negatywny | Nieakceptowalna kolorystyka powłoki, smugi w miejscach kontaktu
SNM003 | Panel ścienny | Stal nierdzewna AISI 304 malowana proszkowo | Tlenek tytanu w procesie magnetronowania | 1000x1000x3 | 50 | 2.2 | 21 | 0 | negatywny | Nieakceptowalna kolorystyka powłoki, smugi w miejscach kontaktu
SNM004 | Panel ścienny | Stal nierdzewna AISI 304 malowana proszkowo | Tlenek tytanu w procesie magnetronowania | 1000x1000x3 | 50 | 2.2 | 21 | 0 | negatywny | Nieakceptowalna kolorystyka powłoki, smugi w miejscach kontaktu
SNM005 | Panel ścienny | Stal nierdzewna AISI 304 malowana proszkowo | Tlenek tytanu w procesie magnetronowania | 1000x1000x3 | 50 | 2.2 | 21 | 0 | negatywny | Nieakceptowalna kolorystyka powłoki, smugi w miejscach kontaktu
SCU001 | Panel ścienny | Stal nierdzewna AISI 304 obrabiana ściernie śrutem ceramicznym o średnicy < 1,2 mm | Powłoką na bazie osnowy CuSn10 naniesiona wysokociśnieniowo | 85x190mm | 50 | 2.2 | 21 | 0 | negatywny | Odkształcenia materiału, brak możliwości pokrycia osnową miedzianą z uwagi na zbyt niską chropowatość powierzchni
SCU002 | Panel ścienny | Stal nierdzewna AISI 304 obrabiana ściernie elektrokorundem F36 | Powłoką na bazie osnowy CuSn10 naniesiona wysokociśnieniowo | 85x190mm | 50 | 2.2 | 21 | 0 | negatywny | Odkształcenia materiału
SCU003 | Panel ścienny | Stal nierdzewna AISI 304 obrabiana ściernie śrutem ceramicznym o średnicy < 1,2 mm | Powłoką na bazie osnowy Cu159-6 naniesiona wysokociśnieniowo | 85x190mm | 50 | 2.2 | 21 | 0 | negatywny | Odkształcenia materiału, brak możliwości pokrycia osnową miedzianą z uwagi na zbyt niską chropowatość powierzchni
SCU004 | Panel ścienny | Stal nierdzewna AISI 304 obrabiana ściernie elektrokorundem F36 | Powłoką na bazie osnowy Cu159-6 naniesiona wysokociśnieniowo | 85x190mm | 50 | 2.2 | 21 | 0 | negatywny | Odkształcenia materiału