## Arkusz1
Nr próby | Organoleptyka | Czas wulkanizacji: t90 [s] | Twardość [ShA] | Ciężar właściwy [mg/m3] | Wytrzymałość [MPa] | Względna strata objętości [mm3] | Odporność na starzenie cieplne 70oC/72h: zmiana twardości
1 | pozytywna | 308 | 89 | 1.61 | 9.4 | 328 | 2
2 | pozytywna | 589 | 72 | 1.36 | 12.9 | 478 | 6
3 | pozytywna | 287 | 78 | 1.67 | 5.4 | 517 | 6
4 | pozytywna | 325 | 68 | 1.46 | 9.8 | 389 | 7
5 | pozytywna | 204 | 48 | 1.39 | 9.2 | 478 | 6
6 | pozytywna | 237 | 85 | 1.28 | 13.9 | 265 | 4
7 | pozytywna | 258 | 83 | 1.47 | 10.3 | 362 | 7
8 | pozytywna | 286 | 45 | 1.57 | 6.9 | 422 | 16
9 | pozytywna | 222 | 47 | 1.52 | 7.8 | 418 | 8
10 | pozytywna | 200 | 86 | 1.24 | 15.3 | 228 | 4
Przeprowadzenie ostatecznych testów weryfikacyjnych biomat dla sektora rolno-spożywczego potwierdzających założenia dokumentacji projektowej.
Organoleptyczna ocena dyspersji składników.
Oznaczenie parametrów procesu wulkanizacji: czas wulkanizacji t90. Badanie według wytycznych zawartych w PN-ISO 3417 „Mieszanka gumowa - Oznaczanie przebiegu wulkanizacji za pomocą wulkametru z oscylującym rotorem”
Oznaczenie twardości wulkanizatów w skali Shore`a A. Badania według wytycznych zawartych w PN-EN ISO 868 „Tworzywa sztuczne i ebonit - Oznaczanie twardości metodą wciskania z zastosowaniem twardościomierza (twardość metodą Shore'a)”.
Oznaczenie ciężaru właściwego wulkanizatów definiowanej jako stosunek masy danej próby do jej objętości. Badania według wytycznych zawartych w PN-ISO 2781 „Guma - Oznaczanie gęstości.”
Oznaczenie wytrzymałości na zerwanie przy rozciąganiu wulkanizatów z wykorzystaniem maszyny wytrzymałościowej. Badania według wytycznych zawartych w PN-ISO 37 „Guma i kauczuk termoplastyczny - Oznaczanie właściwości wytrzymałościowych przy rozciąganiu”
Oznaczenie względnej straty objętości. Badanie według wytycznych PN-ISO 4649 „Guma i kauczuk termoplastyczny - Oznaczanie odporności na ścieranie za pomocą aparatu z obracającym się bębnem”
Odporność na starzenie cieplne wykonane zgodnie z wytycznymi normy PN-ISO 188 „Guma i kauczuk termoplastyczny; badanie przyspieszonego starzenia i odporności na działanie ciepła.” Oznaczenie zmiany twardości.
Próba 1: kauczuk butadienowo-akrylonitrylowy/styrenowo-butadienowy/wysokostyrenowy 50/30/25; kreda/kaolin/sadza 20kg/40kg/50kg; stearyna 1,5kg; parafina 1,2kg; żywica 3,8kg; ZnO 2,1kg; adypinian 5kg; TMQ/IPPD 1,2/1; MBT 2,0kg; S 3,0kg; CBS 0,80kg
Próba 2: kauczuk styrenowo-butadienowy/wysokostyrenowy/butadienowo-akrylonitrylowy 100/30/16,5; kreda/kaolin/krzemionka 25kg/60kg/40kg; stearyna/wosk 2,0kg/2,5kg; ZnO 4,8kg; biel tytanowa 2,6kg; olej 16kg; MBT 2kg; BHT 2,5kg; S 3,2kg; TMTD 0,4kg; CBS 0,4kg
Próba 3: kauczuk styrenowo-butadienowy/ kauczuk butadienowo-akrylonitrylowy 95/5; kreda/kaolin/sadza 80kg/75kg/10kg; stearyna 1,0kg; żywica 4,0kg; ZnO 2,5kg; olej 4,0kg; TMQ 1,4kg; MBT 1,5kg; S 3,0kg; TMTD 0,30kg
Próba 4: kauczuk butadienowo-akrylonitrylowy/styrenowo-butadienowy/wysokostyrenowy 12/68/24; kreda/kaolin/krzemionka 60kg/60kg/32kg; stearyna 0,5kg; ZnO 2,1kg; biel tytanowa 1,2kg, olej 16kg; BHT 1,6kg; S 3,0kg; CBS 0,80kg
Próba 5: kauczuk naturalny/kauczuk styrenowo-butadienowy 92/36; kreda/krzemionka 44kg/36kg; stearyna/parafina 2,80kg/6,40kg; biel cynkowa 2,50kg, olej parafinowy 14kg; BHT 2,40kg S 2,0kg; TMTD 1,2kg
Próba 6: kauczuk styrenowo-butadienowy/wysokostyrenowy/butadienowo-akrylonitrylowy 64/44/12; kreda/kaolin/krzemionka 50kg/64kg/30kg; stearyna/parafina/wosk 2,0kg/2,5kg/1,2kg; ZnO 6,8kg; biel tytanowa 8,0kg; olej 12kg; MBT 2kg; BHT 2,5kg; S 3,2kg; TMTD 1,4kg
Próba 7: kauczuk styrenowo-butadienowy/wysokostyrenowy 70/25; kaolin/kreda/sadza 50kg/30kg/40kg stearyna/parafina 1,5kg/2,0kg; ZnO 4,5kg; olej 15kg; TMQ 2,6kg; IPPD 2,0kg; TMTD 1,0kg; S 1,5kg
Próba 8: kauczuk styrenowo-butadienowy 80kg; kaolin/kreda 68kg/120kg; stearyna 2,8kg; ZnO 4,0kg; olej 24,0kg; BHT 3,0kg; S3,2kg; TMTD 1,4kg
Próba 9: kauczuk butadienowo-akrylonitrylowy 90kg; kaolin/kreda 105/60; stearyna/parafina 2,6kg/2,6kg; ZnO 2,0kg; adypinian 45kg; S 3,8kg; TMTD 1,20kg
Próba 10: kauczuk butadienowo-akrylonitrylowy/wysokostyrenowy 85,0kg/15,0kg; stearyna/żywica 2,5kg/3,5kg; ZnO 5,0kg; sadza 80kg; TMQ/IPPD 2,4kg/1,6kg; adypinian 18kg; S 3,5kg; CBS 1,90kg