## Tabela - wlasciwosci past
Kod | Nazwa pasty | Skład wg deklaracji producenta | Deklarowane przewodnictwo, k [W/m*K] | Gęstość [g/cm^3] | Ciepło właściwe [J/g*K] | Minimalna temperatura pracy [℃] | Maksymalna temperatura pracy [℃] | Maksymalna dopuszczalna chwilowa temperatura [℃] | Łatwość aplikacji | Uwagi | Przewodnictwo elektryczne (Tak/Nie) [Ohm*cm]
1 | AG Termopasty; H/25g | olej silikonowy, tlenek cynku | 0.88 | 2.58 | 1.00416 | -50 | 200 | b.d. | Łatwa, płynna | brak | Nie, 5x10^14
2 | AG Termopasty; HPX/60g | olej silikonowy, tlenek cynku (K. Ch.) | 2.8 | >2.5 | b.d. | -30 | 300 | 340 | Łatwa, łatwo płynie | brak | Nie, b.d.
3 | Omega Enginnering, Omegatherm 201 | olej silikonowy | 2.3 | 2.53 | b.d. | -40 | 200 | b.d. | Łatwa, płynna | rozdziela się | Nie, 10^14
4 | AG Termopasty; Gold/3g | olej silikonowy, tlenek cynku | 2.8 | >2.5 | b.d. | -30 | 300 | 340 | Łatwa, nie płynie | brak | Nie, b.d.
5 | AG Termopasty; Silver 3g | olej silikonowy, tlenek cynku | 3.8 | >1.7 (2.5 w K. Ch.) | b.d. | -30 | 300 | 340 | Średnia, nie płynie | widoczne zgęstki | Nie, b.d.
6 | AG Termopasty; Extreme/3g | olej silikonowy, tlenek cynku | 6 | >2.5 | b.d. | -30 | 300 | 340 | Trudna, jak plastelina | brak | Nie, b.d.
7 | Arctic Cooling MX-2 8gr | olej silikonowy, dekametyltetrasiloxan (<2.5%) | 5.6 | 3.69 | b.d. | -50 | 170 | b.d. | Łatwa, nie płynie, 850 poise | brak | Nie, 1.22x10^12
8 | Cooler Master MasterGel Marker 4g | olej silikonowy, nanocząstki diamentu (? Ile) | 11 | 2.6 | b.d. | -50 | 150 | b.d. | Trudna, jak plastelina | brak | Nie, b.d.
9 | Thermal Grizzly Kryonaut 5,55g (1,5 ml) | olej silikonowy, nanocząstki tlenek glinu, tlenek cynku | 12.5 | 3.7 | b.d. | -200 | 350 | b.d. | Średnia, nie płynie, 120-170 Pa s | brak | Nie,
10 | Thermal Grizzly Liquid metal 1g | eutektyk Sn, Ga, In, płynny w RT | 73 | 6.24 | b.d. | 10 | 140 | b.d. | Ciekła | niekompatybilna z Al. | Tak
11 | Electrolube HTSP50T | olej silikonowy, tlenek glinu, tlenek cynku | 2 | 3 | b.d. | -50 | 200 | b.d. | Łatwa, nie płynie, 42-48 Pa s | brak | Nie, 1x10^15
12 | Laird 300X | olej silikonowy, tlenek cynku, aluminium met. | 3 | 2.87 | b.d. | -40 | 150 | b.d. | Łatwa, nie płynie, 400 000 cP | brak | Nie
13 | Laird 2500 | bez silikonu!, tlenek cynku 10-25%, 60-80% tlenek glinu | 3.8 | 3.42 | b.d. | -55 | 150 | 200 | Trudna, 2 500 000 cP | TLM 0.91%, CVCM 0.15% | Nie, 3.5x10^12
14 | NT-H1 | Silikon (?), aluminium 60-60%, tlenek cynku 15-25% | 8.50 (internet) | 2.49 | b.d. | -50 | 110 | b.d. | Łatwa, nie płynie, 500 000 Cps | 5 lat gwarancji parametrów, celowo nie podają k | Nie
15 | NT-H2 | Silikon (?), mikrocząstki tlenków metali | >8.50 (internet) | 2.81 | b.d. | -50 | 200 | b.d. | Łatwa, nie płynie, 500 000 Cps | 6 lat gwarancji parametrów, celowo nie podają k | Nie
16 | TG-NSP35 | nie silikonowa, tlenki metali | 3.5 | 3 | b.d. | -40 | 200 | b.d. | Ultra trudna do nakładania | 150 ppm/K | Nie, 2.15x10^15

## Stabilnosc past
Kod pasty | Nazwa Pasty Termoprzewodzącej | Gęstość (g/cm^3) | Masa przed testem (g) | Masa po 12 dniach w 120C (g) | Ubytek masy po 12 dniach w 120C (%) | Ubytek objętości po 12 dniach w 120C (%) | Masa po 1h w 250C (g) | Ubytek masy po 1h w 250C (%) | Ubytek objętości po 1 h w 250C (%) | Forma po ogrzaniu do 250C przez 1h
11 | Electrolube HTSP50T | 3 | 0.847 | 0.846 | 0.1180638 | 0.03935458 | 0.842 | 0.5903188 | 0.1967729 | płynna
12 | Laird 300X | 2.87 | 0.731 | 0.73 | 0.1367989 | 0.04766512 | 0.727 | 0.5471956 | 0.1906605 | płynna, małe bąble
2 | AG Termopasty; HPX | 2.5 | 1.095 | 1.093 | 0.1826484 | 0.07305936 | 1.088 | 0.6392694 | 0.2557078 | płynna, rozdział faz
15 | NT-H2 | 2.81 | 1.037 | 1.034 | 0.289296 | 0.1029523 | 1.029 | 0.7714561 | 0.2745395 | wzrost lepkości
4 | AG Termopasty; Gold | 2.5 | 0.62 | 0.618 | 0.3225806 | 0.1290323 | 0.615 | 0.8064516 | 0.3225806 | zestalona
6 | AG Termopasty; Extreme | 2.5 | 0.756 | 0.753 | 0.3968254 | 0.1587302 | 0.749 | 0.9259259 | 0.3703704 | płynna
3 | Omega Enginnering. Omegatherm 201 | 2.53 | 0.977 | 0.973 | 0.4094166 | 0.1618247 | 0.969 | 0.8188332 | 0.3236495 | płynna
7 | Arctic Cooling MX-2 | 3.69 | 1.44 | 1.433 | 0.4861111 | 0.1317374 | 1.415 | 1.736111 | 0.4704908 | zestalona
9 | Thermal Grizzly Kryonaut | 3.7 | 1.048 | 1.041 | 0.6679389 | 0.180524 | 1.026 | 2.099237 | 0.5673613 | zestalona
13 | Laird 2500 | 3.42 | 1.323 | 1.314 | 0.6802721 | 0.19891 | 1.299 | 1.814059 | 0.5304266 | nie testowano
8 | Cooler Master MasterGel Marker | 2.6 | 0.681 | 0.676 | 0.7342144 | 0.2823902 | 0.665 | 2.349486 | 0.9036485 | płynna
1 | AG Termopasty; H | 2.58 | 1.15 | 1.135 | 1.304348 | 0.5055612 | 1.131 | 1.652174 | 0.6403775 | płynna
5 | AG Termopasty; Silver | 2.5 | 0.649 | 0.639 | 1.540832 | 0.6163328 | 0.634 | 2.311248 | 0.9244992 | zestalona
16 | TG-NSP35 | 3 | 2.203 | 2.169 | 1.54335 | 0.51445 | 2.14 | 2.859737 | 0.9532456 | zestalona, bąble
14 | NT-H1 | 2.49 | 0.906 | 0.887 | 2.09713 | 0.842221 | 0.834 | 7.94702 | 3.191574 | płynna
10 | Thermal Grizzly Liquid metal | 6.24 | b.d. | b.d. | b.d. | b.d. | b.d. | b.d. | b.d. | zestalona