## Arkusz1
dane badań | Pomiar współczynnika pochłaniania dźwięku w rurze impedancyjnej wg PN-EN ISO 10534-2:2003
data | 2020-03-01
nazwa | Badania fizycznego współczynnika pochłaniania dźwięku
metoda badania | PN-EN ISO 10534-2:2003
wyniki badań:
opis wyrobu | próbki 45A, grubość całkowita próbki 50 mm
wymiar całkowity (wysoka częstotliwość) mm ø 29x50
warunki pomiaru | temperatura t (°C): 20
wilgotność względna (%): 80
liczba uśrednień: 3
|  | f (Hz) | α | Impedancja Rzeczywista Urojona
|  | 500 | 0.15 | 2.763 | 7.671
|  | 630 | 0.21 | 6.206 | 7.438
|  | 800 | 0.24 | 6.484 | 7.199
|  | 1000 | 0.20 | 8.590 | 10.140
|  | 1250 | 0.15 | 14.667 | 11.763
|  | 1600 | 0.13 | 22.557 | 10.703
|  | 2000 | 0.12 | 32.910 | 5.506
|  | 2500 | 0.12 | 31.566 | 1.219
|  | 3150 | 0.15 | 20.030 | 7.825
|  | 4000 | 0.11 | 17.746 | 14.836
|  | 5000 | 0.18 | 15.641 | 3.820
|  | 6300 | 0.23 | 11.620 | 3.915
opis wyrobu | próbki 45B, grubość całkowita próbki 50 mm
wymiar całkowity (wysoka częstotliwość) mm ø 29x50
warunki pomiaru | temperatura t (°C): 20
wilgotność względna (%): 80
liczba uśrednień: 3
|  | f (Hz) | α | Impedancja Rzeczywista Urojona
|  | 500 | 0.86 | 7.671 | 1.550
|  | 630 | 0.97 | 7.438 | 1.400
|  | 800 | 0.91 | 7.199 | 1.599
|  | 1000 | 0.77 | 10.140 | 2.250
|  | 1250 | 0.66 | 11.763 | 3.551
|  | 1600 | 0.66 | 10.703 | 3.594
|  | 2000 | 0.78 | 5.506 | 2.501
|  | 2500 | 0.80 | 1.219 | 2.607
|  | 3150 | 0.73 | 7.825 | 3.199
|  | 4000 | 0.79 | 14.836 | 2.693
|  | 5000 | 0.79 | 3.820 | 2.672
|  | 6300 | 0.82 | 3.915 | 2.464
opis wyrobu | próbki 45G, grubość całkowita próbki 50 mm
wymiar całkowity (wysoka częstotliwość) mm ø 29x50
warunki pomiaru | temperatura t (°C): 20
wilgotność względna (%): 80
liczba uśrednień: 3
|  | f (Hz) | α | Impedancja Rzeczywista Urojona
|  | 500 | 0.63 | 1.550 | - 0.821
|  | 630 | 0.53 | 1.400 | - 0.127
|  | 800 | 0.44 | 1.599 | 0.517
|  | 1000 | 0.42 | 2.250 | 1.052
|  | 1250 | 0.44 | 3.551 | 0.869
|  | 1600 | 0.46 | 3.594 | - 0.916
|  | 2000 | 0.46 | 2.501 | - 0.742
|  | 2500 | 0.45 | 2.607 | 0.126
|  | 3150 | 0.45 | 3.199 | 0.094
|  | 4000 | 0.47 | 2.693 | 0.148
|  | 5000 | 0.50 | 2.672 | 0.207
|  | 6300 | 0.53 | 2.464 | 0.232