## Arkusz1
Rodzaj materiału | Nazwa materiału | Grubość [mm] | Maksymalna prędkość cięcia przy jednym przejeździe [mm/s] (100% mocy) | Jakość cięcia w skali 0 - 5 | Orientacyjna wysokość wypływki [mm] | Szerokość lini cięcia [mm] | Chropowatość lini cięcia w skali 0-5 | Uwagi
PMMA | PMMA czarny wylewany nieprzejrzysty | 3 | 6 | 5 | <0,01 | 0.55 | 0
PMMA | PMMA żółty wylewany przejrzysty | 3 | 4 | 3 | <0,01 | 0.55 | 3
PMMA | PMMA żółty wylewany nieprzejrzysty | 3 | 0.5 | 2 | 1.5 | 0.5 | 5 | pieni się
PMMA | PMMA kremowy wylewany nieprzejrzysty | 3 | 0.25 | 2 | 0.25 | 0.58 | 4
PMMA | PMMA ciemnoczerwony wylewany przejrzysty | 3 | 2 | 3 | 0.05 | 0.55 | 4
PMMA | PMMA różowy wylewany nieprzejrzysty | 3 | 0.5 | 2 | 0.2 | 0.8 | 5 | odgina się
PMMA | PMMA karminowa czerwień wylewany nieprzejrzysty | 3 | 4 | 4 | <0,01 | 0.5 | 1
PMMA | PMMA czerwony wylewany nieprzejrzysty | 3 | 2 | 3 | 0.1 | 0.5 | 4
PMMA | PMMA błękin nieba wylewany nieprzejrzysty | 3 | 0.25 | 4 | 0.1 | 0.46 | 4
PMMA | PMMA żółto - zielony wylewany nieprzejrzysty | 3 | 3 | 4 | 0.1 | 0.53 | 3
PMMA | PMMA średni szary wylewany przejrzysty | 3 | 1.5 | 3 | 0.05 | 0.6 | 3
PMMA | PMMA zielony wylewany nieprzejrzysty | 3 | 3 | 4 | 0.05 | 0.46 | 1
PMMA | PMMA jasnoniebieski wylewany przejrzysty | 3 | 0.25 | 3 | 0.1 | 0.6 | 3 | odgina się i pieni
PMMA | PMMA niebieski wylewany nieprzejrzysty | 3 | 0.25 | 4 | 0.15 | 0.55 | 2 | odgina się
PMMA | PMMA jasnozielony wylewany przejrzysty | 3 | 0.125 | 3 | 0.1 | 0.6 | 4 | odgina się i pieni
PMMA | PMMA pomarańczowy przejrzysty | 3 | 2 | 5 | 0.05 | 0.48 | 1
PMMA | PMMA czerwony wylewany przejrzysty | 3 | 2 | 4 | 0.1 | 0.55 | 4
poliestry | PETG przejrzysty | 1.45 | nie przecina | 0 | nd. | nd. | nd. | przypala się i zwęgla
poliestry | PETG z folią przejrzysty | 1.5 | nie przecina | 0 | nd. | nd. | nd. | przypala się i zwęgla
poliestry | poliester niebieski | 0.125 | >20 | 5 | 0.1 | 0.3 | 1
poliestry | poliester czerwony | 0.05 | >20 | 5 | 0.05 | 0.35 | 1
poliestry | poliester czarny | 0.3 | 5 | 3 | 0.25 | 0.35 | 3
poliestry | poliester transparentny | 0.2 | 10 | 4 | 0.1 | 0.2 | 2
poliestry | poliester metalizowany złoty | 0.02 | >20 | 5 | <0,01 | 0.45 | 2
poliestry | poliester metalizowany srebrny | 0.01 | >20 | 5 | <0,01 | 0.5 | 2
poliestry | PETG żółty | 0.5 | >20 | 5 | 0.05 | 0.2 | 0
poliestry | PETG biały | 0.6 | 3 | 4 | 0.25 | 0.2 | 0
poliestry | PETG coral | 0.75 | 3 | 4 | 0.05 | 0.25 | 0
poliolefiny | LDPE biały półprzejrzysty | 3.15 | nie przecina | 0 | nd. | nd. | nd.
poliolefiny | UHMWPE biały nieprzejrzysty | 1.9 | nie przecina | 0 | nd. | nd. | nd.
poliolefiny | HDPE biały nieprzejrzysty | 6.3 | nie przecina | 0 | nd. | nd. | nd.
poliolefiny | Tivar / UHMWPE czarny nieprzejrzysty | 4.8 | 1 | 4 | 0.1 | 1.1 | 1 | szeroka strefa wpłwu ciepła, biały nalot
poliolefiny | PP szary | 1.63 | 9 | 4 | 0.1 | 0.42 | 0
poliolefiny | PP granatowy | 0.8 | 10 | 4 | 0.05 | 0.83 | 0
poliolefiny | PP c. niebieski | 0.8 | 10 | 4 | 0.1 | 0.85 | 0
poliolefiny | PP j. zielony | 0.8 | 10 | 4 | 0.15 | 1.06 | 0
poliolefiny | PP c. zielony | 0.8 | 10 | 4 | 0.25 | 0.67 | 0
poliolefiny | PP czarny | 0.8 | 10 | 4 | 0.05 | 0.35 | 0
poliolefiny | PP żółty | 0.8 | 10 | 4 | 0.15 | 0.66 | 0
poliolefiny | PP czerwony | 0.8 | 10 | 4 | 0.15 | 0.63
poliolefiny | PP j. niebieski | 0.8 | 5 | 4 | 0.15 | 1
poliolefiny | PP półprzezroczysty | 1.5 | nie przecina | 0
pianka | Pianka EVA żółta | 3 | 260 | 5 | <0,01 | 0.83 | 0 | 0,1 g/cm3, twardość 35 - 40 Shore-A
pianka | Pianka EVA niebieska | 3 | 300 | 5 | <0,01 | 0.75 | 0 | 0,1 g/cm3, twardość 35 - 40 Shore-A
pianka | Pianka EVA czerwona | 3 | 340 | 5 | <0,01 | 0.7 | 0 | 0,1 g/cm3, twardość 35 - 40 Shore-A
pianka | Pianka EVA zielona | 3 | 400 | 5 | <0,01 | 0.46 | 0 | 0,1 g/cm3, twardość 35 - 40 Shore-A
pianka | Pianka EVA czarna | 3 | 380 | 5 | <0,01 | 0.4 | 0 | 0,1 g/cm3, twardość 35 - 40 Shore-A
pianka | Pianka EVA granatowa | 2 | >400 | 5 | <0,01 | 0.5 | 0 | 0,1 g/cm3, twardość 35 - 40 Shore-A
pianka | XPS błękitny | 3 | 30 | 4 | <0,01 | 0.65 | 1 | 0,052 g/cm3
pianka | Pianka PVC biała | 3 | 2 | 1 | 0.1 | 4 | 4
pianka | Pianka PE szara | 5 | 200 | 5 | <0,01 | 0.37 | 0 | 0,03 g/cm3
pianka | Pianka NR/pianka z kauczuku naturalnego pomarańczowa | 5 | 40 | 3 | nd. | 0.38 | nd. | 0,13-0,16 g/cm3, silne zwęglenie, nieprzyjemny zapach
kompozyty | kompozyt z włóknem szkalnym szaro-zielony | 3.3 | nie przecina, może przy prędkości 0,1 | 0 | nd. | nd. | nd. | przypala i zwęgla się od spodu
kompozyty | Kompozyt PS biały | 1.42 | 6 | 5 | <0,01 |  | 0
kompozyty | Kompozyt pianka PUR karton czarny | 5.1 | 40 | 4 | <0,01 | 0.13 | 1
kompozyty | Dibond czarny | 3 | nie przecina | 0 | nd. | nd. | nd.
metale | Mosiądz | 0.12 | nie przecina | 0 | nd. | nd. |  | grawer słabej jakości, trudny do uzyskania, duże odkształcenie materiału
metale | Ołów | 1 | nie przecina | 0 | nd. | nd. |  | grawer dobrej jakości, łatwy do uzyskania
metale | Wolfram | 0.16 | nie przecina | 0 | nd. | nd. |  | grawer dobrej jakości, trudny do uzyskania
metale | Stal nierdzewna | 0.0254 | >10 | 3 | nd. | 1 | 4
metale | Stal nierdzewna | 0.102 | >5 | 3 | nd. | 1.5 | 4 | duże odkształcenie materiału
metale | Stal nierdzewna | 0.127 | 1 | 3 | nd. | 2 | 4 | duże odkształcenie materiału
metale | Stal nierdzewna | 0.178 | nie przecina | 0 | nd. | nd. | nd. | grawer dobrej jakości, łatwy do uzyskania, duże odkształcenie materiału
metale | Stal nierdzewna | 0.381 | nie przecina | 0 | nd. | nd. | nd. | grawer dobrej jakości, łatwy do uzyskania, duże odkształcenie materiału
elastomery | Silikon transparentny | 1 | nie przecina | 0 | nd. | nd. | nd. | bardzo nieprzyjemny zapach, okopcenie i szeroka strefa wpływu ciepła, podnoszenie się materiału podczas cięcia
elastomery | Silikon biały | 0.9 | 1 | 1 | nd. | 3 | 4 | okopcenie i szeroka strefa wpływu ciepła, podnoszenie się materiału podczas cięcia
elastomery | Durosil pomarańczowy | 0.9 | 1 | 1 | nd. | 3 | 3 | okopcenie i szeroka strefa wpływu ciepła, podnoszenie się materiału podczas cięcia
elastomery | NBR czarny | 1.05 | 2 | 1 | nd. | 3 | 4 | tlące się iskry, stwarzające duże zagrożenie
włókniny | Włókno szklane 48 g/cm2 | nd. | >20 | 4 | nd. | nd. | nd.
włókniny | Włókno szklane 150 g/cm2 | nd. | 15 | 4 | nd. | ok. 0,3 | nd. | ceramiczne iskry, które mogą uszkodzić soczewkę
włókniny | Włókno szklane 600 g/cm2 | nd. | 5 | 4 | nd. | ok. 04 | nd. | ceramiczne iskry, które mogą uszkodzić soczewkę
włókniny | Włókno węglowe | nd. | 5 | 4 | nd. | nd. | nd.
inne | nylon czarny nieprzezroczysty | 0.85 | 20 | 5 | 0.05 | 0.4 | 2
inne | derlin / polioksymetylen / żywica acetalowa czarna nieprzezroczysta | 3.3 | 3 | 3 | 0.1 | 0.5 | 3
inne | noryl ppo / blenda polistyrenu i tlenku polifenylenu czarna nieprezroczysta | 2.45 | 1 | 1 | 0.4 | 3 | 4 | nieprzyjemny zapach
inne | nylon biały półprzezroczysty | 0.8 | nie przecina | 0 | nd. | nd. | nd. | nadtapia od spodu
inne | polieteroimid PEI żółty przejrzysty | 2.45 | 0.25 | 1 | 0.6 | 4mm | 5 | zwęglenia i przypalenia, szeroka strefa wpływu ciepła
inne | derlin / polioksometylen / poliacetal biały | 0.8 | nie przecina | 0 | nd. | nd. | nd.
inne | PEEK kawowy | 1.6 | nie przecina | 0 | nd. | nd. | nd. | dużo zwęglenia, szeroka strefa wpływu ciepła
inne | polistyren czarny | 1.6 | 10 | 4 | 0.2 | 0.36 | 0 | dużo zwęglenia
inne | polistyren czarny | 1 | 20 | 4 | 0.05 | 0.3 | 0 | dużo zwęglenia
inne | ABS biały | 0.5 | 3 | 3 | <0,01 | 0.55 | 3 | przypalenia, szeroka strefa wpływu ciepła, wydziela się HCN
inne | ABS kremowy | 1.6 | 1 | 1 | 0.2 | 0.95 | 4 | przypalenia, szeroka strefa wpływu ciepła, wydziela się HCN
inne | Kapton pomarańczowy przejrzysty | 0.07 | >200 | 4 | 0.02 | 0.2 | 1 | lekkie zwęglenie
inne | PVC żółty | 0.3 | >20 | 5 | 0.03 | 0.66 | 0 | okopcenie, wydziela się HCL
inne | PVC czerwony | 0.3 | >20 | 5 | 0.05 | 0.7 | 0 | okopcenie, wydziela się HCL
inne | PVC niebieski | 0.3 | >20 | 5 | 0.05 | 0.61 | 0 | okopcenie, wydziela się HCL
inne | PVC czarny | 0.3 | >20 | 5 | 0.08 | 0.42 | 0 | okopcenie, wydziela się HCL
inne | PVC czarny | 1.5 | 10 | 4 | 0.2 | 0.3 | 3 | zwęglenie i okopcenie, wydziela się HCL
inne | Papier korkowy | 0.5 | 200 | 5 | <0,01 | 0.18 | 0
inne | Korek | 2.8 | 20 | 2 | nd. | 2 | 3 | zwęglenie, które silnie spowalnia cięcie
inne | poliwęglan przejrzysty | 0.6 | 7 | 3 | 0.05 | 0.2 | 2 | okopcenie, wydziela się CO2
inne | poliwęglan przejrzysty | 0.5 | 10 | 1 | 0.1 | 0.25 | 4 | silne zwęglenia i odkształcenie materiału, wydziela się CO2